## Hoja1
FICHA TÉCNICA
GRUPO GENERICO | MA | MOBILIARIO ADMINISTRATIVO
DENOMINACION ESTANDARIZADA DE EQUIPAMIENTO EN SALUD | VITRINA METÁLICA PARA ANUNCIOS CON PUERTAS CORREDIZAS DE VIDRIO
CODIGO DEL BIEN |  | M-010
A. CARACTERISTICA GENERAL | A01 | LA VITRINA METÁLICA PARA ANUNCIOS, CON PUERTAS CORREDIZAS DE VIDRIO DEBERÁ SER CONSTRUIDA EN PLANCHA DE ACERO LAMINADO EN FRIÓ DE 1 MM. DE ESPESOR
| A02 | LA PUERTA SUPERIOR DEL MARCO DE 60 MM. CON VIDRIO DOBLE (4 MM.) TRANSPARENTE, MONTADO CON EMPAQUETADURA DE GOMA EN TODO EL PERÍMETRO DE CADA MARCO
| A03 | LA VITRINA SERÁ CON LUNA Y DOS DIVISIONES
| A04 | PUERTA INFERIOR METÁLICA CONTRAPLACADA DE 15 MM. DE ESPESOR
| A05 | CERRADURA DE 1 GOLPE, INCLUYENDO DOS (02) LLAVES
| A06 | TIRADOR CROMADO TIPO ASA DE 76 MM.
| A07 | LOS TOPES DEBERÁN LLEVAR JEBE EN LA PARTE METÁLICA
| A08 | PIE METÁLICO PERFILADO DE APOYO CUBIERTO CON JEBE DURO TIPO U
| A09 | DOS DIVISIONES DE VIDRIO TRIPLE DE 6 MM. TRANSPARENTE DE ALTURA AJUSTABLE
| A10 | DIVISIÓN CONTRAPLACADA
| A11 | CAJÓN METÁLICO DESLIZABLE SOBRE RODAMIENTO DE VILLAS Y TOPES DE JEBE
| A12 | TODAS LAS UNIONES SERÁN ELÉCTRICAMENTE SOLDADAS
| A13 | NO SE ACEPTARA EL TIPO DE SOLDADURA POR PUNTO
| A14 | EL PROCESO DE SOLDADURA DEBE SER TECNOLOGÍA MIG PARA PARTES METÁLICAS Y TIG PARA ACERO INOXIDABLE.
| A15 | EL PROCESO DE PINTADO Y SECADO AL HORNO (180°C MÍNIMO) DEBE SER CON PINTURA EN POLVO TIPO HÍBRIDO (EPOXI Y POLIÉSTER), PINTADO ELECTROSTÁTICO, QUE GENERE UNA CAPA DE ESPESOR PROMEDIO MÍNIMO DE 60 MICRAS. EL COLOR FINAL DE LA PINTURA A DEFINIRSE SERÁ UN PROCESO APLICADO A LAS PARTES METÁLICAS DEL MOBILIARIO, EXCEPTO AL CROMADO Y ACERO INOXIDABLE.