## Hoja1
FICHA TÉCNICA
GRUPO GENERICO | MA | MOBILIARIO ADMINISTRATIVO
DENOMINACION ESTANDARIZADA DE EQUIPAMIENTO EN SALUD | MESA METALICA DE CENTRO
CODIGO DEL BIEN |  | M-030
A. CARACTERISTICA GENERAL | A01 | BASTIDOR DE FIERRO ANGULAR DE 19.05 MM (¾”) X 19.05 MM (¾”) X 1.6 MM (1/16”), CON DOS (02) ORIFICIOS POR LADO, PARA ENTORNILLAR EL TABLERO
| A02 | PATAS DE TUBO DE SECCIÓN CUADRADA DE 25.4 MM (1”) X 1.6 MM (1/16”) DE ESPESOR, SOLDADO AL BASTIDOR, CON REGATONES DE PLÁSTICO DURO DESLIZANTE.
| A03 | TABLERO DE MADERA DE 19.05 MM (¾”) DE ESPESOR, REVESTIDO CON PLANCHA PLÁSTICA TIPO LAMIN-PLA, ACABADO IMITACIÓN MADERA MATE.
| A04 | EL PROCESO DE PINTADO Y SECADO AL HORNO (180°C MÍNIMO) DEBE SER CON PINTURA EN POLVO TIPO HÍBRIDO (EPOXI Y POLIÉSTER), PINTADO ELECTROSTÁTICO, QUE GENERE UNA CAPA DE ESPESOR PROMEDIO MÍNIMO DE 60 MICRAS. EL COLOR FINAL DE LA PINTURA A DEFINIRSE SERÁ UN PROCESO APLICADO A LAS PARTES METÁLICAS DEL MOBILIARIO, EXCEPTO AL CROMADO Y ACERO INOXIDABLE.
| A05 | DIMENSIONES 300 X 600X 420(H) MM.