## Hoja1
FICHA TÉCNICA
GRUPO GENÉRICO | MA | MOBILIARIO ADMINISTRATIVO
DENOMINACIÓN ESTANDARIZADA DE EQUIPAMIENTO EN SALUD | SILLON METALICO SEMI CONFORTABLE CON PORTABRAZOS UNIPERSONAL
CÓDIGO DEL BIEN |  | M-043
A. CARACTERÍSTICAS GENERALES | A01 | ESTRUCTURAFABRICADA ÍNTEGRAMENTE CON TUBODEACEROELECTROSOLDADO DESECCIÓNCUADRADA DE 1" X 1.5MM DE ESPESOR
| A02 | PLATAFORMA RÍGIDA FABRICADA CON PLANCHA DE ACERO LAF DE 1.2MM DE ESPESOR CON PERFORACIONES EMBUTIDAS QUE LE BRINDAN MAYOR RIGIDEZ Y RANURAS PARA COLOCAR LAS CORREAS DE SUJECIÓN DE LAS COLCHONETAS DESMONTABLES
| A03 | LAS PATAS CUENTAN CON TAPONES DE PLÁSTICO POLIETILENO (PE), PARA PROTEGER EL PISO DE RALLADURAS
| A04 | EL ASIENTOCUENTA CON (01) COLCHONETA DESMONTABLE, CONFECCIONADACON ESPUMA DE POLIURETANO(PU) DE 4" DE ESPESOR, CUBIERTA CON TAPIZ DE CUERO SINTÉTICO Y CORREAS DE NYLON DE 2” DE ESPESOR
| A05 | EL ESPALDAR CUENTA CON (01) COLCHONETA DESMONTABLE, CONFECCIONADA CON ESPUMA DE POLIURETANO (PU) DE 3" DE ESPESOR, CUBIERTA CON TAPIZ DE CUERO SINTÉTICO Y CORREAS DE NYLON DE 2” DE ESPESOR.
| A06 | ACABADO
| A07 | TRATAMIENTO DE LAS SUPERFICIES, CONSISTENTE EN DESENGRASE, ANTIOXIDANTE, PRE- ACTIVADO, FOSFATIZADO Y SELLADO, LO CUAL PREVIENE Y PROTEGE LAS PLANCHAS Y TUBOS CONTRA LA CORROSIÓN EXTERNA E INTERNA, PRODUCIDA POR LA AGRESIVIDAD DE LA HUMEDAD DEL MEDIO AMBIENTE
| A08 | ACABADO CON PINTURA EN POLVO ELECTROSTÁTICO HIBRIDO (POLIÉSTER EPOXY), APLICADO SIN SOLVENTES (ECOLÓGICO), CURADO EN HORNO A TEMPERATURA PROMEDIO DE 200°C
| A09 | EL PROCESO DE SOLDADURA DEBE SER TECNOLOGÍA MIG PARA PARTES METÁLICAS Y TIG PARA ACERO INOXIDABLE.
| A10 | DIMENSIONES APROXIMADAS
| A11 | LARGO TOTAL : 700MM
| A12 | ANCHO TOTAL : 700MM
| A13 | ALTURA AL ASIENTO : 450MM
| A14 | ALTURA TOTAL : 820MM
| A15 | ASIENTO : 478 X 525MM
| A16 | ESPALDAR : 550 X 450MM