## Hoja1
FICHA TÉCNICA
GRUPO GENERICO | MA | MOBILIARIO ADMINISTRATIVO
DENOMINACION ESTANDARIZADA DE EQUIPAMIENTO EN SALUD | CAMA DE 1½ PLAZA
CODIGO DEL BIEN |  | M-078
A. CARACTERISTICA GENERAL | A01 | CAMA METÁLICA DE 1½PLAZA. PARA RESIDENTES.
| A02 | CON CABECERA CONTRAPLACADÁ.
| A03 | CABECERA Y PIECERA FABRICADA DE TUBO DE ACERO ELECTROSOLDADO DE 38.1 MM X 1.2 MM DE (E) ESPESOR, Y PLANCHA CONTRAPLACADA DE 0.8 MM DE ESPESOR Y FILETES DE ACERO INOXIDABLE, UNIDAS A PATAS DE ACERO TUBULAR DE 38.1 MM X 1.2 MM DE ESPESOR. MONTADO SOBRE REGATONES DE PLASTICO DURO.
| A04 | EL SOMIER CON BASTIDOR DE FIERRO ANGULAR DE 50.8 X 50.8 X 4.8MM. CON EXTREMOS UNIDOS. EL SOMIER LLEVARA DOS (02) REFUERZOS EN TUBO DE ACERO UNIENDO LOS ANGULOS LATERALES DEL BASTIDOR.
| A05 | SUPERFICIE RÍGIDA, CON (04) TABLEROS SOLDADOS AL SOMIER, FABRICADOS CON PLANCHA DE ACERÓ LAF DE 1.2 MM DE (E) CON PERFORACIONES PARA BRINDAR MAYOR RIGIDEZ A LA SUPERFICIE.
| A06 | TRATAMIENTO DE LAS SUPERFICIES CONSISTENTE EN DESENGRASE. ANTIOXIDANTE, PRE-ACTIVADO. FOSFATIZADO Y SELLADO, LO CUAL PREVIENE Y PROTEGE CONTRA LA CORROSIÓN. PRODUCIDA POR LA AGRESIVIDAD DE LA HUMEDAD DEL MEDIO AMBIENTE.
| A07 | ACABADO CON POLVO ELECTROSTÁTICO POLIESTER EPOXY. APLICADO SIN SOLVENTES (ECOLÓGICO), CURADO EN HORNO A TEMPERATURA DE 200°C.
| A08 | EL PROCESO DE SOLDADURA DEBE SER TECNOLOGÍA MIG PARA PARTES METÁLICAS Y TIG PARA ACERO INOXIDABLE.
| A09 | LARGO TOTAL : 2050 mm
| A10 | ANCHO : 1050 mm
| A11 | ALTURA AL SOMIER : 400 mm
| A12 | ALTURA A LA CABECERA : 850 mm