## Hoja1
FICHA TÉCNICA
GRUPO GENERICO | MA | MOBILIARIO ADMINISTRATIVO
DENOMINACION ESTANDARIZADA DE EQUIPAMIENTO EN SALUD | VELADOR METÁLICO
CODIGO DEL BIEN |  | M-108
A. CARACTERISTICA GENERAL | A01 | UN CUERPO CONSTRUIDO ÍNTEGRAMENTE EN PLANCHA DE ACERO LAMINADO EN FRÍO DE 1 MM. (1/32") DE ESPESOR.
| A02 | TABLERO FABRICADO EN PLANCHA DE MELAMINA DE 18 MM DE ESPESOR DE 600 KG/M3, Y HUMEDAD DE 7 - 10%, BORDES PROTEGIDOS CON FILETE DE ACERO INOXIDABLE DE 0.6 MM DE ESPESOR, DE AJUSTE UNIFORME SIN INTERSTICIOS PARA EVITAR DEPÓSITOS DE SUCIEDAD. TODAS LAS UNIONES SOLDADAS CON TECNOLOGÍA MIGO SUPERIOR.
| A03 | UN (01) CAJÓN DE SUAVE DESLIZAMIENTO, CON TIRADOR DE ACERO INOXIDABLE DE 4”.
| A04 | UN (01) GABINETE EN LA PARTE INFERIOR CON PUERTA BATIENTE, TIRADOR DE ACERO INOXIDABLE DE 4”, PLATINA PORTA CANDADO DE 1” X 3.5" X 1/8” DE ESPESOR Y PLATINA DE PROTECCIÓN, AMBAS DE ACERO INOXIDABLE. INCLUYE UN CANDADO CON DOS LLAVES
| A05 | TODO EL CONJUNTO APOYADO SOBRE CUATRO PATAS DE TUBO REDONDO DE 1” X 1.2 MM DE ESPESOR, CON REGATONES DE JEBE DURO.
| A06 | EL TRATAMIENTO A SEGUIR PARA LAS SUPERFICIES METÁLICAS SERÁ EL SIGUIENTE: 6.1. APRESTAMIENTO: ESTA TÉCNICA CONSIDERA EL DESENGRASE, DESOXIDADO, FOSFATIZADO Y CROMATIZADO DEL METAL. 6.2. DESHIDRATADO: EN ESTE PROCESO, EL PRODUCTO DEBE INGRESAR A UNA CÁMARA AÉREA DE DESHIDRATACIÓN A 100° C A FIN DE ELIMINAR TODO RESTO DE MOLÉCULAS DE AGUA QUE PUDIERAN ESTAR APRESADAS EN EL INTERIOR O DOBLECES. 6.3. PINTURA Y HORNEADO: APLICACIÓN DE PINTURA EN POLVO ELECTROSTÁTICO, CON SECADO EN HORNO A 200° C, A EXCEPCIÓN DEL CROMADO Y ACERO INOXIDABLE, COLOR DE ACABADO A DEFINIR.
| A07 | LARGO : 460 mm.
| A08 | ANCHO : 380 mm.
| A09 | ALTURA : 650 mm.