## Hoja1
FICHA TÉCNICA
GRUPO GENERICO | I | EQUIPO INSTRUMENTAL MÉDICO
DENOMINACION ESTANDARIZADA DE EQUIPAMIENTO EN SALUD | SET INSTRUMENTAL DE REDUCCION INCRUENTA DE FRACTURA DE HUESOS NASADLES
CODIGO DEL BIEN |  | I-32
A. CARACTERISTICAS GENERALES | A01 | FABRICADAS EN ACERO INOXIDABLE QUIRÚRGICO, DEBE CUMPLIR CON LAS NORMAS ISO 5832/1, ASTM F 138, ASTM F 139, ISO 7153, ASTM F 899, CERTIFICADO DE BUENAS PRACTICAS DE MANUFACTURA Y ANEXOS.
| A02 | EL INSTRUMENTAL DEBE TENER EL GRABADO CON EL CODIGO DEL PRODUCTO, NÚMERO DE LOTE, Y EL LOGOTIPO DE LA MARCA DEL FABRICANTE ASIMISMO, DEBERA TENER UNA GRABACION ELECTROLITICA O SIMILAR CON LA DENOMINACION "H.I.” EL POSTOR SE COMPROMETE A GARANTIZAR QUE EL PROCESO DE GRABADO NO ALTERA LA MICROESTRUCTURA DEL INSTRUMENTAL QUIRURGICO Y EVITA LAS MICROFISURAS.
| A03 | DEBE PERMITIR UNA ESTERILIZACION EN AUTOCLAVE Y/O A GAS.
B. COMPONENTES | B01 | 01 ESPEC NASAL HARTMANN-HALLE C.LLAVE TUB.
| B02 | 01 ESPECULO NASAL KILLIAN 140MM
| B03 | 01 CAN.ASP.FERGUSSON 3,0MM.L.TRAB.110MM
| B04 | 01 INSTR.FRATURAS NASALES BOIES
| B05 | 01 PINZA SEPTO COTTLE-WALSHAM 220MM
| B06 | 01 PINZA TAPONAMIENTO GRUENWALD BAYON.200MM
| B07 | 01 MR-ELEV.FREER CORTA./ROMO 185MM
| B08 | 01 PINZA ETMOIS WEIL-BLAKESLEY 4,8MM
| B09 | 01 PINZA ATR.ADSON-BROWN 120MM
| B10 | 01 DUROGRIP PORTAAGUJAS SAROT 180MM
| B11 | 01 TIJERA P.IRICTOMIA 110MM CRV.
CUBETA
| B07 | DE ALUMINIO CON TAPA PLÁSTICA TERMOESTABLE Y PERFORADA CON FILTRO PERMANENTE
| B08 | ASAS LATERALES CON TOPE 90 GRADOS, CON CESTA EN LAMINA DE ACERO PERFORADA.