## Hoja1
FICHA TÉCNICA
GRUPO GENERICO | I | INSTRUMENTAL MÉDICO
DENOMINACION ESTANDARIZADA DE EQUIPAMIENTO EN SALUD | SET INSTRUMENTAL DE ESTRABISMO
CODIGO DEL BIEN |  | I-043
A. CARACTERISTICA GENERAL | A01 | CONJUNTO DE PIEZAS DE INSTRUMENTAL FABRICADAS EN ACERO INOXIDABLE QUIRÚRGICO, SEGÚN NORMA DIN ISO 58298 O SIMILAR, CON CERTIFICADO DEL MATERIAL – RANGO DE DUREZA, CERTIFICADO DE ANALISIS DE CORROSIÓN, CAPACIDAD DE CORTE, ENSAYO DE ELASTICIDAD, ENSAYO DE RESISTENCIA MECANICA DE ACUERDO A LA NORMA.
| A02 | EL INSTRUMENTAL QUIRÚRGICO TENDRÁ UN ACABADO SATINADO O MATE. DEBE PERMITIR SER LAVADOS CON DETERGENTES ENZIMÁTICOS CON PH NEUTRO BACTERIOSTÁTICO, AGENTES CORROSIVOS Y ALTAS TEMPERATURAS DE CALOR SECO Y HÚMEDO.
| A03 | DEBE PERMITIR UNA ESTERILIZACION EN AUTOCLAVE Y/O A GAS.
| A04 | MEDIDAS APROXIMADA CON TOLERANCIA DE +/- 10% (SIEMPRE Y CUANDO NO AFECTE LA FUNCIONALIDAD DEL SET INSTRUMENTAL!
| A05 | EL INSTRUMENTAL DEBE TENER EL GRABADO EN SU SUPERFICIE: EL CODIGO DEL PRODUCTO, NÚMERO DE LOTE, Y EL LOGOTIPO DE LA MARCA DEL FABRICANTE ASIMISMO, DEBERA TENER UNA GRABACION ELECTROLITICA O LASER CON LA DENOMINACION " H.R.P.” EL POSTOR SE COMPROMETE A GARANTIZAR QUE EL PROCESO DE GRABADO NO ALTERA LA MICROESTRUCTURA DEL INSTRUMENTAL QUIRURGICO Y EVITA LAS MICROFISURAS, SIEMPRE Y CUANDO LAS DIMENSIONES DEL INSTRUMENTAL LAS PERMITAN
B. COMPONENTES | B01 | MANGO DE BISTURI NUM. 3. 12.SCM
| B02 | PINZA BACKHAUS DE CAMPOS. 9CM
| B03 | PINZA HALSTED MOSQUITO HEMOSTATICA RECTA. 10CM
| B04 | BLEFAROSTATO BARRAOUER PEDIATRICO. 3CM
| B05 | BLEFAROSTATO BARRAOUER ADULTO. 4CM
| B06 | COMPAS CASTROVIEJO 0 20MM 7CM
| B07 | ELEVADOR JAMESON BULBOUS. GANCHO DE MUSCULO . PUNTA 2MM. 13.6CM
| B08 | ELEVADOR JAMESON BULBOUS. GANCHO DE MUSCULO . PUNTA 2MM. 13 2CM
| B09 | PINZA BISHOP HARMAN DE DISECCION. 8.5CM
| B10 | PINZA BARRAOUER DE DISECCION CON DIENTES 0.2MM. 10CM
| B11 | PINZA JAMENSON CON DIENTES (DERECHA) 12MM X 10CM
| B12 | PINZA JAMENSON CON DIENTES (IZQUIERDA) 12MM X 10CM
| B13 | PORTA AGUJA BARRAOUER DE MICRO CURVO. 12CM
| B14 | TIJERA WESTCOTT PARA CONJUNTIVAL OFTALMICA CURVO. PUNTA ROMA. 13CM
C. ACCESORIOS | C01 | 01 CONTENEDOR DE ALUMINIO, PERFORADA EN LA PARTE SUPERIOR E INFERIOR, ESTERILIZABLE CON TAPA Y ASAS LATERALES CON TOPE 90 GRADOS, CON FILTRO REUSABLES PARA 500 CICLOS COMO MINIMO; CON MEDIDA APROPIADA PARA EL SET.