## Hoja1
Fecha: 06/04/2020
FICHA TÉCNICA
GRUPO GENERICO | MC | MOBILIARIO CLÍNICO
DENOMINACION ESTANDARIZADA DE EQUIPAMIENTO EN SALUD | TABURETE METÁLICO RODABLE CON ASIENTO GIRATORIO
CODIGO DEL BIEN |  | M-049
A. CARACTERISTICA GENERAL | A01 | TABURETE GIRATORIO PARA SALA DE OPERACIONES, CON MOVIMIENTO MECÁNICO.
| A02 | BASE:
| A03 | BASE PENTAGONAL RODABLE FABRICADA CON PATAS DE TUBO DE ACERO SS DE 1”X1.2MM DE (E) CUYO DIÁMETRO EXTERIOR ES 550MM. (1)
| A04 | (05) GARRUCHAS DE 2” DE NYLON DE COLOR NEGRO ALTAMENTE RESISTENTE AL TRÁNSITO.
| A05 | COLUMNA:
| A06 | COLUMNA FABRICADA DE TUBO DE ACERO DE SECCIÓN REDONDA DE Ø2”
| A07 | SISTEMA DE ELEVACIÓN, POR MEDIO DE UN GUSANO (EJE) CON ROSCA ACME Y TUERCA DE ALUMINIO, CON LOS QUE SE REGULA LA ALTURA.
| A08 | ANILLO POSA PIES, DE 470MM DE DIÁMETRO EXTERIOR, FABRICADO CON TUBO DE SS DE SECCIÓN REDONDA DE Ø¾” X 1.2MM DE ESPESOR.
| A09 | ASIENTO:
| A10 | PLATAFORMA FABRICADA DE PLANCHA DE ACERO SS DE 1.2MM. DE (E) DE 360MM DE DIÁMETRO.
| A11 | CON UN DISCO DE CAUCHO DE 3MM DE (E).
| A12 | MONTADO SOBRE UNA CRUCETA DE PLATINAS DE ACERO DE ¼” X 1” DE ESPESOR, QUE SE ENCUENTRA SOLDADO AL GUSANO.
| A13 | ACABADO:
| A14 | TRATAMIENTO DE LAS SUPERFICIES, CONSISTENTE EN DESENGRASE, ANTIOXIDANTE, PRE-ACTIVADO, FOSFATIZADO Y SELLADO, LO CUAL PREVIENE Y PROTEGE CONTRA LA CORROSIÓN, PRODUCIDA POR LA AGRESIVIDAD DE LA HUMEDAD DEL MEDIO AMBIENTE.
| A15 | ACABADO CON PINTURA EN POLVO ELECTROSTÁTICA COLOR DE ACUERDO A CARTA, APLICADA SIN SOLVENTES (ECOLÓGICA), CURADA AL HORNO A TEMPERATURA DE 200ºC.
| A16 | LOS COMPONENTES DE ACERO INOXIDABLE SON DE CALIDAD AISI 304.
| A17 | TODAS LAS UNIONES SON SOLDADAS MEDIANTE PROCESO DE SOLDADURA ELÉCTRICA MIG.
| A18 | DIMENSIONES APROXIMADAS
| A19 | DIÁMETRO DEL ASIENTO : 360 MM.
| A20 | ALTURA MÍNIMA : 450 MM.
| A21 | ALTURA MÁXIMA : 600 MM
| A22 | LONGITUD DE CADA PIE : 250 MM